## Sheet1
AL3D-2
切削条件参考表 Recommended Milling Conditions
被削材 Work Material | アルミニウム Aluminium A1070 |  |  |  | アルミニウム合金 Aluminium Alloy A2017･A5052･A7075 |  |  |  | 鋳造アルミニウム Aluminium Cast AC8C
切削速度 Cutting Speed | 300m/min |  | 220m/min |  | 330m/min |  | 240m/min |  | 250m/min |  | 160m/min
外 径 Dia. | 側面 Side Milling |  | 溝 Slotting |  | 側面 Side Milling |  | 溝 Slotting |  | 側面 Side Milling |  | 溝 Slotting
| 回転数 Spindle Speed | 送り速度 Feed | 回転数 Spindle Speed | 送り速度 Feed | 回転数 Spindle Speed | 送り速度 Feed | 回転数 Spindle Speed | 送り速度 Feed | 回転数 Spindle Speed | 送り速度 Feed | 回転数 Spindle Speed | 送り速度 Feed
| min-1 | mm/min | min-1 | mm/min | min-1 | mm/min | min-1 | mm/min | min-1 | mm/min | min-1 | mm/min
1 | 20000 | 400 | 20000 | 300 | 20000 | 400 | 20000 | 300 | 20000 | 400 | 20000 | 300
1.5 | 20000 | 500 | 20000 | 400 | 20000 | 500 | 20000 | 400 | 20000 | 500 | 20000 | 400
2 | 20000 | 600 | 20000 | 400 | 20000 | 600 | 20000 | 400 | 20000 | 600 | 20000 | 400
2.5 | 20000 | 700 | 20000 | 500 | 20000 | 700 | 20000 | 500 | 20000 | 700 | 20000 | 500
3 | 20000 | 900 | 20000 | 600 | 20000 | 900 | 20000 | 600 | 20000 | 900 | 17000 | 500
4 | 20000 | 1000 | 17500 | 700 | 20000 | 1000 | 19000 | 750 | 20000 | 1000 | 13000 | 500
5 | 19000 | 1000 | 14000 | 700 | 20000 | 1200 | 15500 | 750 | 16000 | 1000 | 10000 | 500
6 | 16000 | 1100 | 11500 | 700 | 17500 | 1400 | 12500 | 750 | 13500 | 1000 | 8500 | 500
7 | 13500 | 1100 | 10000 | 750 | 15000 | 1500 | 11000 | 800 | 11500 | 1100 | 7300 | 500
8 | 12000 | 1100 | 8800 | 750 | 13000 | 1600 | 9600 | 800 | 9900 | 1200 | 6400 | 500
9 | 11000 | 1100 | 7800 | 750 | 11700 | 1600 | 8500 | 800 | 8800 | 1200 | 5700 | 500
10 | 9600 | 1100 | 7000 | 800 | 10500 | 1700 | 7600 | 850 | 8000 | 1300 | 5100 | 550
11 | 8700 | 1100 | 6400 | 800 | 9600 | 1700 | 6900 | 850 | 7200 | 1300 | 4600 | 550
12 | 8000 | 1200 | 5800 | 800 | 8800 | 1700 | 6400 | 900 | 6600 | 1300 | 4200 | 600
切込み量 Depth of Cut （D：外径 Dia.）
備 考 Notes | ※1 回転数と送り速度は、同じ割合で調整してください。 （ 主軸回転数を20,000回転以上で使用する場合も同様に調整してください。） ※2 機械、チャックは剛性のある精度の高い物を使用してください。 ※3 ワークや機械、ミーリングチャックにより振動、または異音が発生する場合は切削条件を変更してください。 ※4 水溶性切削油のご使用をお奨めします。 ※ 1 Adjust both spindle speed and feed at the same rate. （ When using spindle speed 20,000 or more, the same adjustment is required.） ※ 2 Use a rigid and precise machine and chuck holder. ※ 3 Adjust milling conditions when vibration and abnormal sounds occur by the conditions of the machine, chuck holder and work clamping. ※ 4 Water-soluble fluid is recommended.