## MFD
MFD
切削条件参考表 Recommended Drilling Conditions
被削材 Work Material | 炭素鋼 Carbon Steels S50C |  |  | 合金鋼 Alloy Steels SCM440 |  |  | ステンレス鋼 Stainless Steels SUS304 |  |  | アルミニウム合金 Aluminium Alloy A5052 |  |  | アルミニウム合金ダイカスト Aluminium Alloy Die Casting ADC
直 径 Dia. | 回転数 Spindle Speed | 送り速度 Feed | 1回転送り量 Feed per Revolution | 回転数 Spindle Speed | 送り速度 Feed | 1回転送り量 Feed per Revolution | 回転数 Spindle Speed | 送り速度 Feed | 1回転送り量 Feed per Revolution | 回転数 Spindle Speed | 送り速度 Feed | 1回転送り量 Feed per Revolution | 回転数 Spindle Speed | 送り速度 Feed | 1回転送り量 Feed per Revolution
| min-1 | mm/min | mm/rev | min-1 | mm/min | mm/rev | min-1 | mm/min | mm/rev | min-1 | mm/min | mm/rev | min-1 | mm/min | mm/rev
0.1 | 36000 | 15 | 0.0004 | 34000 | 10 | 0.0003 | 20000 | 5 | 0.0003 | 40000 | 45 | 0.0011 | 40000 | 35 | 0.0009
0.2 | 32000 | 30 | 0.0009 | 30000 | 20 | 0.0007 | 17000 | 10 | 0.0006 | 36000 | 90 | 0.0025 | 36000 | 70 | 0.0019
0.3 | 30000 | 60 | 0.002 | 28000 | 40 | 0.0014 | 15000 | 15 | 0.001 | 34000 | 140 | 0.0041 | 34000 | 110 | 0.0032
0.4 | 28000 | 90 | 0.0032 | 26000 | 60 | 0.0023 | 13000 | 15 | 0.0012 | 32000 | 180 | 0.0056 | 32000 | 140 | 0.0044
0.5 | 26000 | 120 | 0.0046 | 24000 | 85 | 0.0035 | 11000 | 20 | 0.0018 | 30000 | 210 | 0.007 | 30000 | 170 | 0.0057
0.6 | 24000 | 140 | 0.0058 | 22000 | 100 | 0.0045 | 10000 | 20 | 0.002 | 28000 | 240 | 0.0086 | 28000 | 190 | 0.0068
0.7 | 22000 | 160 | 0.0073 | 21000 | 120 | 0.0057 | 9000 | 25 | 0.0028 | 26000 | 260 | 0.01 | 26000 | 210 | 0.0081
0.8 | 21000 | 180 | 0.0086 | 20000 | 140 | 0.007 | 8000 | 25 | 0.0031 | 24000 | 280 | 0.0117 | 24000 | 220 | 0.0092
0.9 | 20000 | 200 | 0.01 | 19000 | 160 | 0.0084 | 7000 | 30 | 0.0043 | 22000 | 300 | 0.0136 | 22000 | 240 | 0.0109
1 | 19000 | 250 | 0.013 | 18000 | 180 | 0.01 | 6500 | 35 | 0.005 | 20000 | 360 | 0.018 | 20000 | 300 | 0.015
2 | 10500 | 370 | 0.035 | 10000 | 200 | 0.02 | 3600 | 35 | 0.01 | 20000 | 720 | 0.036 | 20000 | 600 | 0.03
3 | 8000 | 430 | 0.054 | 6800 | 300 | 0.044 | 2500 | 40 | 0.016 | 15000 | 1000 | 0.067 | 13000 | 760 | 0.058
4 | 6000 | 430 | 0.072 | 5200 | 320 | 0.062 | 2400 | 60 | 0.025 | 11000 | 1000 | 0.091 | 10000 | 760 | 0.076
5 | 4800 | 430 | 0.09 | 4200 | 320 | 0.076 | 1900 | 60 | 0.032 | 9000 | 1000 | 0.111 | 8000 | 760 | 0.095
6 | 4000 | 430 | 0.108 | 3600 | 320 | 0.089 | 1600 | 80 | 0.05 | 7500 | 1000 | 0.133 | 6600 | 760 | 0.115
備 考 Notes | ※1 推奨穴深さは2D（工具径×2）です。 ※2 クーラントは加工点やドリル溝へ十分に供給するよう設定してください。 ※3 機械剛性、ホルダー剛性およびワーククランプ剛性を考慮し、切削条件を調整してください。 ※4 斜面、曲面への加工および半割り加工に際しては、下記の図表を目安に切削条件を設定してください。 ※5 工具装着時の振れは極力抑えてください。 ※6 加工中に切りくず詰まりが発生する場合は、ステップ加工をお奨めします。 ※7 クーラントは水溶性切削油をお奨めします。 ※1 Recommend drilling depth is 2D. ※2 Coolant must supply correctly to the point of drilling or flute. ※3 Adjust drilling condition conforming to machine rigidity, holder rigidity and clamping condition. ※4 Refer below table for recommended drilling condition in case of drilling on curved surface, inclined surface or semicircular hole. ※5 Minimize chacking runout. ※6 When chip can not be disposed, apply step feed. ※7 Water soluble fluid is recommended.
加工形状別 切削条件目安
Recommended Drilling Conditions Depending on Work Shape
|  | 斜面（傾斜角30°以下） Slope（Inclination angle 30° lower） |  | 斜面（傾斜角30°超える） Slope（Inclination angle 30° over） |  |  | 曲面 Curved Surface |  | 半割り加工 Semicircular Hole
|  | 直径 Dia. | 送り速度 Feed | 直径 Dia. | 回転数 Spindle Speed | 送り速度 Feed | 直径 Dia. | 送り速度 Feed | 直径 Dia. | 回転数 Spindle Speed | 送り速度 Feed
|  | φ0.1～4.5 | 70% | φ0.1～4.5 | 80% | 50% | φ0.1～6 | 90% | φ0.1～4.5 | 80% | 40%
|  | φ4.6～6 | 40% | φ4.6～6 | 80% | 30% |  |  | φ4.6～6 | 80% | 30%