## MHDSH445
MHDSH445
切削条件参考表 Recommended Milling Conditions
被削材 Work Material |  |  | ハイス・高硬度鋼 High Speed Steels / Hardened Steels SKH51・SKD11（〜62HRC） |  |  |  | ハイス High Speed Steels SKH55・HAP40（〜66HRC） |  |  |  | ハイス High Speed Steels SKH57・HAP72（〜70HRC）
| 外径 Dia. | 刃長 Length of Cut | 切込み量 Depth of Cut |  | 送り速度 Feed | 回転数 Spindle Speed | 切込み量 Depth of Cut |  | 送り速度 Feed | 回転数 Spindle Speed | 切込み量 Depth of Cut |  | 送り速度 Feed | 回転数 Spindle Speed
|  |  | ap mm | ae mm | mm/min | min-1 | ap mm | ae mm | mm/min | min-1 | ap mm | ae mm | mm/min | min-1
側面加工 Side milling | 1 | 2 | 1.5 | 0.02 | 500 | 25000 | 1.5 | 0.02 | 240 | 20000 | 1.5 | 0.02 | 160 | 16000
|  | 3 | 1.5 | 0.02 | 360 | 22000 | 1.5 | 0.02 | 200 | 18000 | 1.5 | 0.02 | 120 | 14000
| 1.5 | 3 | 2.25 | 0.03 | 560 | 16000 | 2.25 | 0.03 | 330 | 14000 | 2.25 | 0.03 | 240 | 10000
|  | 4.5 | 2.25 | 0.03 | 420 | 14000 | 2.25 | 0.03 | 240 | 12000 | 2.25 | 0.03 | 160 | 8000
| 2 | 4 | 3 | 0.04 | 630 | 12000 | 3 | 0.04 | 480 | 10000 | 3 | 0.04 | 320 | 8000
|  | 6 | 3 | 0.04 | 500 | 10000 | 3 | 0.04 | 330 | 8000 | 3 | 0.04 | 240 | 6000
| 3 | 6 | 4.5 | 0.06 | 700 | 8000 | 4.5 | 0.06 | 560 | 7000 | 4.5 | 0.06 | 400 | 5600
|  | 9 | 4.5 | 0.06 | 600 | 7600 | 4.5 | 0.06 | 480 | 6400 | 4.5 | 0.06 | 320 | 5000
| 4 | 8 | 6 | 0.08 | 800 | 7000 | 6 | 0.08 | 600 | 6000 | 6 | 0.08 | 400 | 5000
|  | 12 | 6 | 0.08 | 700 | 6600 | 6 | 0.08 | 560 | 5600 | 6 | 0.08 | 320 | 4600
溝加工 Slotting | 1 | 2 | 0.02 | - | 300 | 20000 | 0.01 | - | 120 | 16000 | 0.01 | - | 100 | 14000
|  | 3 | 0.02 | - | 240 | 18000 | 0.01 | - | 80 | 14000 | 0.01 | - | 50 | 12000
| 1.5 | 3 | 0.03 | - | 380 | 12000 | 0.015 | - | 160 | 10000 | 0.015 | - | 120 | 8000
|  | 4.5 | 0.03 | - | 260 | 10000 | 0.015 | - | 100 | 9000 | 0.015 | - | 60 | 7500
| 2 | 4 | 0.04 | - | 420 | 10000 | 0.02 | - | 240 | 8000 | 0.02 | - | 160 | 7000
|  | 6 | 0.04 | - | 300 | 8000 | 0.02 | - | 120 | 7000 | 0.02 | - | 80 | 6000
| 3 | 6 | 0.06 | - | 500 | 7500 | 0.03 | - | 280 | 6000 | 0.03 | - | 180 | 5000
|  | 9 | 0.06 | - | 320 | 7000 | 0.03 | - | 140 | 5600 | 0.03 | - | 100 | 4500
| 4 | 8 | 0.08 | - | 540 | 6000 | 0.04 | - | 300 | 5000 | 0.04 | - | 180 | 4500
|  | 12 | 0.08 | - | 360 | 5600 | 0.04 | - | 160 | 4800 | 0.04 | - | 100 | 4000
備 考 Notes |  |  | ※1 機械、チャックは剛性のある精度の高い物を使用してください。 ※2 切込み量、機械剛性により条件が異なることがあります。その都度調整してください。 ※3 回転数と送り速度は、同じ割合で調整してください。 ※4 エアーブローまたはオイルミストの使用をお奨めします。 ※1 Use a rigid and precise machine and chuck holder. ※2 Adjust milling conditions according to the volume of Depth of Cut and rigidity of the machine. ※3 Adjust both spindle speed and feed at the same rate. ※4 Use oil mist coolant or air blow.