## MHDSH445R
MHDSH445R
切削条件参考表 Recommended Milling Conditions
被削材 Work Material |  |  |  | ハイス・高硬度鋼 High Speed Steels / Hardened Steels SKH51・SKD11（〜62HRC） |  |  |  | ハイス High Speed Steels SKH55・HAP40（〜66HRC） |  |  |  | ハイス High Speed Steels SKH57・HAP72（〜70HRC）
| 外径 Dia. | コーナ半径 Corner Radius | 刃長 Length of Cut | 回転数 Spindle Speed | 送り速度 Feed | 切込み量 Depth of Cut |  | 回転数 Spindle Speed | 送り速度 Feed | 切込み量 Depth of Cut |  | 回転数 Spindle Speed | 送り速度 Feed | 切込み量 Depth of Cut
|  |  |  | min-1 | mm/min | ap mm | ae mm | min-1 | mm/min | ap mm | ae mm | min-1 | mm/min | ap mm | ae mm
側面加工 Side Milling | 1 | R0.1 | 2 | 22000 | 500 | 1.5 | 0.02 | 20000 | 240 | 1.5 | 0.02 | 15000 | 160 | 1.5 | 0.02
| 1.5 | R0.1 | 3 | 15000 | 560 | 2.25 | 0.03 | 13000 | 330 | 2.25 | 0.03 | 10000 | 240 | 2.25 | 0.03
| 2 | R0.1 | 4 | 11000 | 630 | 3 | 0.04 | 10000 | 480 | 3 | 0.04 | 8000 | 320 | 3 | 0.04
| 3 | R0.2 | 6 | 7500 | 700 | 4.5 | 0.06 | 6800 | 560 | 4.5 | 0.06 | 5600 | 400 | 4.5 | 0.06
| 3 | R0.2 | 9 | 7100 | 600 | 4.5 | 0.06 | 6100 | 480 | 4.5 | 0.06 | 5000 | 320 | 4.5 | 0.06
| 3 | R0.3 | 6 | 7500 | 700 | 4.5 | 0.06 | 6800 | 560 | 4.5 | 0.06 | 5600 | 400 | 4.5 | 0.06
| 3 | R0.3 | 9 | 7100 | 600 | 4.5 | 0.06 | 6100 | 480 | 4.5 | 0.06 | 5000 | 320 | 4.5 | 0.06
| 3 | R0.5 | 6 | 7500 | 700 | 4.5 | 0.06 | 6800 | 560 | 4.5 | 0.06 | 5600 | 400 | 4.5 | 0.06
| 3 | R0.5 | 9 | 7100 | 600 | 4.5 | 0.06 | 6100 | 480 | 4.5 | 0.06 | 5000 | 320 | 4.5 | 0.06
| 4 | R0.2 | 8 | 6300 | 800 | 6 | 0.08 | 5700 | 600 | 6 | 0.08 | 4900 | 400 | 6 | 0.08
| 4 | R0.2 | 12 | 6000 | 700 | 6 | 0.08 | 5300 | 560 | 6 | 0.08 | 4500 | 320 | 6 | 0.08
| 4 | R0.3 | 8 | 6300 | 800 | 6 | 0.08 | 5700 | 600 | 6 | 0.08 | 4900 | 400 | 6 | 0.08
| 4 | R0.3 | 12 | 6000 | 700 | 6 | 0.08 | 5300 | 560 | 6 | 0.08 | 4500 | 320 | 6 | 0.08
| 4 | R0.5 | 8 | 6300 | 800 | 6 | 0.08 | 5700 | 600 | 6 | 0.08 | 4900 | 400 | 6 | 0.08
| 4 | R0.5 | 12 | 6000 | 700 | 6 | 0.08 | 5300 | 560 | 6 | 0.08 | 4500 | 320 | 6 | 0.08
溝加工 Slotting | 1 | R0.1 | 2 | 18000 | 300 | 0.01 | - | 15000 | 120 | 0.01 | - | 14000 | 100 | 0.01 | -
| 1.5 | R0.1 | 3 | 12000 | 380 | 0.015 | - | 10000 | 160 | 0.015 | - | 8000 | 120 | 0.015 | -
| 2 | R0.1 | 4 | 10000 | 420 | 0.02 | - | 8000 | 240 | 0.02 | - | 7000 | 160 | 0.02 | -
| 3 | R0.2 | 6 | 7200 | 500 | 0.03 | - | 5900 | 280 | 0.03 | - | 5000 | 180 | 0.03 | -
| 3 | R0.2 | 9 | 6800 | 320 | 0.03 | - | 5500 | 140 | 0.03 | - | 4500 | 100 | 0.03 | -
| 3 | R0.3 | 6 | 7200 | 500 | 0.03 | - | 5900 | 280 | 0.03 | - | 5000 | 180 | 0.03 | -
| 3 | R0.3 | 9 | 6800 | 320 | 0.03 | - | 5500 | 140 | 0.03 | - | 4500 | 100 | 0.03 | -
| 3 | R0.5 | 6 | 7200 | 500 | 0.03 | - | 5900 | 280 | 0.03 | - | 5000 | 180 | 0.03 | -
| 3 | R0.5 | 9 | 6800 | 320 | 0.03 | - | 5500 | 140 | 0.03 | - | 4500 | 100 | 0.03 | -
| 4 | R0.2 | 8 | 5800 | 540 | 0.04 | - | 4900 | 300 | 0.04 | - | 4500 | 180 | 0.04 | -
| 4 | R0.2 | 12 | 5400 | 360 | 0.04 | - | 4700 | 160 | 0.04 | - | 4000 | 100 | 0.04 | -
| 4 | R0.3 | 8 | 5800 | 540 | 0.04 | - | 4900 | 300 | 0.04 | - | 4500 | 180 | 0.04 | -
| 4 | R0.3 | 12 | 5400 | 360 | 0.04 | - | 4700 | 160 | 0.04 | - | 4000 | 100 | 0.04 | -
| 4 | R0.5 | 8 | 5800 | 540 | 0.04 | - | 4900 | 300 | 0.04 | - | 4500 | 180 | 0.04 | -
| 4 | R0.5 | 12 | 5400 | 360 | 0.04 | - | 4700 | 160 | 0.04 | - | 4000 | 100 | 0.04 | -
備考 |  |  |  | ※1 ミーリングチャック、機械は出来るだけ剛性のあるものをお奨めします。 ※2 工具突き出し量は出来るだけ短くしてください。 ※3 機械剛性や被削材の保持状態等により切削条件を調整してください。また実際の加工では加工形状、目的、使用機械等により条件を調整してください。 ※4 回転数と送り速度は、同じ割合で調整してください。 ※5 オイルミストの使用をお奨めします。 ※1 Use a rigid and precise machine and chuck holder. ※2 Overhang of end mill should be as short as possible from spindle nose. ※3 Adjust milling condition conforming with machine rigidity and clamping condition. Final milling conditions are subject to machining profile, purpose and machine status. ※4 Adjust both spindle speed and feed at the same rate. ※5 We recommend using oil mist coolant.