## Sheet1
MIR200
切削条件参考表 Recommended Milling Conditions
被削材 Work Material | 炭素鋼 Carbon Steels S50C |  |  | 合金鋼 Alloy Steels SCM・SKD・SUS |  |  | 調質鋼 Prehardened Steels HPM・NAK
切削速度 Cutting Speed | 30～40m/min |  |  | 20～30m/min |  |  | 15～25m/min
R | 回転数 Spindle Speed | 送り速度 Feed |  | 回転数 Spindle Speed | 送り速度 Feed |  | 回転数 Spindle Speed | 送り速度 Feed
| min-1 | mm/min |  | min-1 | mm/min |  | min-1 | mm/min
|  | 荒取り Roughing | 仕上げ Finishing |  | 荒取り Roughing | 仕上げ Finishing |  | 荒取り Roughing | 仕上げ Finishing
0.1 | 18500 | 60 | 100 | 13300 | 50 | 70 | 10600 | 40 | 60
0.2 | 16000 | 60 | 100 | 11400 | 50 | 70 | 9100 | 40 | 60
0.3 | 14000 | 60 | 100 | 10000 | 50 | 70 | 8000 | 40 | 60
0.4 | 12500 | 60 | 100 | 8800 | 50 | 70 | 7100 | 40 | 60
0.5 | 11000 | 60 | 100 | 8000 | 50 | 70 | 6400 | 40 | 60
0.75 | 9000 | 60 | 100 | 6400 | 50 | 70 | 5100 | 40 | 60
0.8 | 7000 | 60 | 100 | 5000 | 50 | 70 | 4900 | 40 | 60
1 | 6200 | 60 | 100 | 4400 | 50 | 70 | 4200 | 40 | 60
1.25 | 5400 | 60 | 100 | 3900 | 50 | 70 | 3600 | 40 | 60
1.5 | 3700 | 60 | 100 | 2700 | 50 | 70 | 3200 | 40 | 60
1.75 | 3400 | 60 | 100 | 2400 | 50 | 70 | 2800 | 40 | 60
2 | 3200 | 60 | 100 | 2300 | 50 | 70 | 2500 | 40 | 60
2.5 | 2800 | 60 | 100 | 2000 | 50 | 70 | 2100 | 40 | 60
3 | 2500 | 60 | 100 | 1800 | 50 | 70 | 1800 | 40 | 60
3.5 | 2000 | 60 | 100 | 1400 | 50 | 70 | 1600 | 40 | 60
4 | 1850 | 60 | 100 | 1300 | 50 | 70 | 1400 | 40 | 60
4.5 | 1700 | 60 | 100 | 1200 | 50 | 70 | 1300 | 40 | 60
5 | 1600 | 60 | 100 | 1100 | 50 | 70 | 1200 | 40 | 60
切込み量 Depth of Cut （R：R寸法 Radius）
備 考 Notes | ※1 切削油の使用をお奨めします。 ※2 切込みは数回に分けて加工してください。 ※1 Use cutting fluid. ※2 Divide the cutting depth into several paths.