## Sheet1
MRBH230
切削条件参考表 Recommended Milling Conditions
被削材 Work Material |  |  | 高硬度鋼 Hardened Steels SKD61・STAVAX・HPM38（〜52HRC） |  |  |  | 高硬度鋼 Hardened Steels SKD11（〜62HRC） |  |  |  | ハイス High Speed Steels SKH（〜65HRC）
Rサイズ Radius | 首下長 Under Neck Length | 外径と 首下長 の比 L/D | 切込み量 Depth of Cut |  | 送り速度 Feed | 回転数 Spindle Speed | 切込み量 Depth of Cut |  | 送り速度 Feed | 回転数 Spindle Speed | 切込み量 Depth of Cut |  | 送り速度 Feed | 回転数 Spindle Speed
|  |  | ap mm | ae mm | mm/min | min-1 | ap mm | ae mm | mm/min | min-1 | ap mm | ae mm | mm/min | min-1
0.05 | 0.2 | 2 | 0.003 | 0.005 | 120 | 40000 | 0.002 | 0.005 | 100 | 40000 | 0.002 | 0.003 | 70 | 40000
| 0.3 | 3 | 0.003 | 0.005 | 100 | 40000 | 0.002 | 0.005 | 70 | 40000 | 0.002 | 0.003 | 50 | 40000
| 0.5 | 5 | 0.002 | 0.003 | 70 | 40000 | 0.001 | 0.003 | 50 | 40000 | 0.001 | 0.002 | 30 | 40000
0.075 | 0.3 | 2 | 0.003 | 0.005 | 180 | 40000 | 0.002 | 0.005 | 150 | 40000 | 0.002 | 0.003 | 100 | 40000
| 0.5 | 3.3 | 0.003 | 0.005 | 150 | 40000 | 0.002 | 0.005 | 120 | 40000 | 0.002 | 0.003 | 70 | 40000
| 1 | 6.7 | 0.002 | 0.003 | 70 | 40000 | 0.001 | 0.003 | 50 | 40000 | 0.001 | 0.002 | 30 | 40000
0.1 | 0.3 | 1.5 | 0.01 | 0.01 | 350 | 40000 | 0.006 | 0.005 | 300 | 40000 | 0.003 | 0.003 | 200 | 40000
| 0.5 | 2.5 | 0.008 | 0.01 | 320 | 40000 | 0.005 | 0.005 | 280 | 40000 | 0.003 | 0.003 | 180 | 40000
| 0.75 | 3.8 | 0.005 | 0.01 | 280 | 40000 | 0.003 | 0.005 | 200 | 40000 | 0.002 | 0.003 | 150 | 40000
| 1 | 5 | 0.003 | 0.005 | 250 | 40000 | 0.002 | 0.003 | 160 | 40000 | 0.001 | 0.002 | 120 | 40000
| 1.25 | 6.3 | 0.003 | 0.005 | 180 | 40000 | 0.002 | 0.003 | 140 | 40000 | 0.001 | 0.002 | 100 | 40000
| 1.5 | 7.5 | 0.003 | 0.005 | 150 | 40000 | 0.002 | 0.003 | 120 | 40000 | 0.001 | 0.002 | 80 | 40000
| 1.75 | 8.8 | 0.002 | 0.003 | 120 | 40000 | 0.001 | 0.002 | 100 | 40000 | 0.001 | 0.002 | 60 | 40000
| 2 | 10 | 0.002 | 0.003 | 100 | 40000 | 0.001 | 0.002 | 80 | 40000 | 0.001 | 0.001 | 50 | 40000
| 2.5 | 12.5 | 0.001 | 0.002 | 70 | 40000 | 0.001 | 0.001 | 60 | 40000 | 0.001 | 0.001 | 40 | 40000
| 3 | 15 | 0.001 | 0.001 | 50 | 40000 | 0.001 | 0.001 | 40 | 40000 | 0.001 | 0.001 | 30 | 40000
0.15 | 0.5 | 1.7 | 0.01 | 0.015 | 350 | 40000 | 0.007 | 0.01 | 300 | 40000 | 0.003 | 0.005 | 280 | 40000
| 0.6 | 2 | 0.007 | 0.01 | 350 | 40000 | 0.005 | 0.007 | 300 | 40000 | 0.003 | 0.005 | 250 | 40000
| 0.75 | 2.5 | 0.007 | 0.01 | 330 | 40000 | 0.005 | 0.007 | 280 | 40000 | 0.003 | 0.005 | 230 | 40000
| 1 | 3.3 | 0.007 | 0.01 | 320 | 40000 | 0.005 | 0.007 | 250 | 40000 | 0.003 | 0.005 | 200 | 40000
| 1.25 | 4.2 | 0.005 | 0.007 | 280 | 40000 | 0.003 | 0.005 | 200 | 40000 | 0.002 | 0.003 | 160 | 40000
| 1.5 | 5 | 0.005 | 0.007 | 230 | 40000 | 0.003 | 0.005 | 180 | 40000 | 0.002 | 0.003 | 120 | 40000
| 1.75 | 5.8 | 0.003 | 0.005 | 180 | 40000 | 0.002 | 0.003 | 150 | 40000 | 0.002 | 0.002 | 100 | 40000
| 2 | 6.7 | 0.003 | 0.005 | 150 | 40000 | 0.002 | 0.003 | 120 | 40000 | 0.002 | 0.002 | 90 | 40000
| 2.25 | 7.5 | 0.002 | 0.003 | 120 | 40000 | 0.001 | 0.002 | 100 | 40000 | 0.001 | 0.001 | 80 | 40000
| 2.5 | 8.3 | 0.002 | 0.003 | 100 | 40000 | 0.001 | 0.002 | 80 | 40000 | 0.001 | 0.001 | 70 | 40000
| 3 | 10 | 0.001 | 0.003 | 80 | 40000 | 0.001 | 0.002 | 70 | 40000 | 0.001 | 0.001 | 60 | 40000
| 3.5 | 11.7 | 0.001 | 0.002 | 70 | 40000 | 0.001 | 0.001 | 60 | 40000 | 0.001 | 0.001 | 50 | 40000
| 4 | 13.3 | 0.001 | 0.002 | 60 | 40000 | 0.001 | 0.001 | 50 | 40000 | 0.001 | 0.001 | 40 | 40000
0.2 | 0.5 | 1.3 | 0.03 | 0.05 | 800 | 40000 | 0.03 | 0.03 | 720 | 40000 | 0.009 | 0.02 | 580 | 40000
| 0.8 | 2 | 0.02 | 0.05 | 800 | 40000 | 0.02 | 0.03 | 720 | 40000 | 0.008 | 0.02 | 580 | 40000
| 1 | 2.5 | 0.02 | 0.05 | 800 | 40000 | 0.02 | 0.03 | 720 | 40000 | 0.008 | 0.02 | 580 | 40000
| 1.5 | 3.8 | 0.01 | 0.03 | 620 | 40000 | 0.01 | 0.02 | 500 | 40000 | 0.005 | 0.01 | 400 | 40000
| 2 | 5 | 0.01 | 0.02 | 500 | 40000 | 0.01 | 0.01 | 380 | 40000 | 0.005 | 0.007 | 300 | 40000
| 2.5 | 6.3 | 0.007 | 0.01 | 420 | 40000 | 0.005 | 0.007 | 300 | 40000 | 0.003 | 0.005 | 260 | 40000
| 3 | 7.5 | 0.007 | 0.01 | 300 | 40000 | 0.005 | 0.007 | 240 | 40000 | 0.003 | 0.005 | 200 | 40000
| 3.5 | 8.8 | 0.005 | 0.007 | 230 | 40000 | 0.003 | 0.005 | 160 | 40000 | 0.002 | 0.003 | 120 | 40000
| 4 | 10 | 0.005 | 0.005 | 160 | 30000 | 0.003 | 0.003 | 120 | 30000 | 0.002 | 0.003 | 90 | 30000
| 4.5 | 11.3 | 0.003 | 0.005 | 100 | 30000 | 0.002 | 0.003 | 80 | 30000 | 0.001 | 0.002 | 60 | 30000
| 5 | 12.5 | 0.002 | 0.003 | 70 | 30000 | 0.001 | 0.002 | 50 | 30000 | 0.001 | 0.002 | 40 | 30000
| 6 | 15 | 0.001 | 0.002 | 50 | 30000 | 0.001 | 0.001 | 40 | 30000 | 0.001 | 0.001 | 30 | 30000
0.25 | 1 | 2 | 0.03 | 0.05 | 1000 | 40000 | 0.02 | 0.03 | 860 | 40000 | 0.01 | 0.02 | 650 | 40000
| 1.5 | 3 | 0.02 | 0.05 | 850 | 40000 | 0.01 | 0.03 | 720 | 40000 | 0.007 | 0.02 | 520 | 40000
| 2 | 4 | 0.02 | 0.03 | 720 | 40000 | 0.01 | 0.02 | 650 | 40000 | 0.007 | 0.01 | 400 | 40000
| 2.5 | 5 | 0.01 | 0.02 | 600 | 40000 | 0.007 | 0.01 | 530 | 40000 | 0.005 | 0.007 | 360 | 40000
| 3 | 6 | 0.01 | 0.02 | 500 | 40000 | 0.007 | 0.01 | 420 | 40000 | 0.005 | 0.007 | 320 | 40000
| 3.5 | 7 | 0.007 | 0.01 | 420 | 40000 | 0.005 | 0.007 | 360 | 40000 | 0.003 | 0.005 | 280 | 40000
| 4 | 8 | 0.007 | 0.01 | 350 | 40000 | 0.005 | 0.007 | 300 | 40000 | 0.003 | 0.005 | 260 | 40000
| 4.5 | 9 | 0.005 | 0.005 | 300 | 40000 | 0.003 | 0.003 | 260 | 40000 | 0.002 | 0.003 | 220 | 40000
| 5 | 10 | 0.005 | 0.005 | 240 | 33000 | 0.003 | 0.003 | 200 | 33000 | 0.002 | 0.003 | 180 | 33000
| 5.5 | 11 | 0.003 | 0.005 | 200 | 30000 | 0.002 | 0.003 | 160 | 30000 | 0.001 | 0.002 | 120 | 30000
| 6 | 12 | 0.002 | 0.003 | 120 | 30000 | 0.001 | 0.002 | 80 | 30000 | 0.001 | 0.002 | 70 | 30000
| 8 | 16 | 0.002 | 0.002 | 75 | 30000 | 0.001 | 0.002 | 60 | 30000 | 0.001 | 0.002 | 50 | 30000
| 10 | 20 | 0.001 | 0.002 | 40 | 20000 | 0.001 | 0.002 | 30 | 20000 | 0.001 | 0.001 | 20 | 20000
0.3 | 1 | 1.7 | 0.05 | 0.1 | 1400 | 40000 | 0.03 | 0.06 | 1000 | 40000 | 0.02 | 0.05 | 720 | 30000
| 1.5 | 2.5 | 0.05 | 0.1 | 1400 | 40000 | 0.03 | 0.06 | 1000 | 40000 | 0.02 | 0.05 | 720 | 30000
| 2 | 3.3 | 0.05 | 0.1 | 1400 | 40000 | 0.03 | 0.06 | 1000 | 40000 | 0.02 | 0.05 | 720 | 30000
| 2.5 | 4.2 | 0.03 | 0.05 | 1200 | 40000 | 0.02 | 0.04 | 840 | 40000 | 0.02 | 0.03 | 640 | 30000
| 3 | 5 | 0.03 | 0.05 | 1200 | 40000 | 0.02 | 0.04 | 840 | 40000 | 0.02 | 0.03 | 640 | 30000
| 3.5 | 5.8 | 0.02 | 0.03 | 1000 | 40000 | 0.01 | 0.03 | 620 | 40000 | 0.01 | 0.02 | 480 | 30000
| 4 | 6.7 | 0.02 | 0.03 | 1000 | 40000 | 0.01 | 0.03 | 620 | 40000 | 0.01 | 0.02 | 480 | 30000
| 4.5 | 7.5 | 0.02 | 0.03 | 900 | 35000 | 0.01 | 0.02 | 580 | 35000 | 0.008 | 0.015 | 430 | 30000
| 5 | 8.3 | 0.01 | 0.02 | 720 | 30000 | 0.007 | 0.015 | 500 | 30000 | 0.007 | 0.01 | 400 | 30000
| 5.5 | 9.2 | 0.01 | 0.015 | 700 | 30000 | 0.007 | 0.01 | 450 | 30000 | 0.005 | 0.008 | 360 | 30000
| 6 | 10 | 0.007 | 0.01 | 500 | 30000 | 0.005 | 0.007 | 380 | 30000 | 0.004 | 0.006 | 320 | 30000
| 7 | 11.7 | 0.005 | 0.007 | 400 | 25000 | 0.003 | 0.005 | 300 | 25000 | 0.003 | 0.003 | 260 | 20000
| 8 | 13.3 | 0.003 | 0.005 | 320 | 25000 | 0.003 | 0.003 | 260 | 25000 | 0.002 | 0.003 | 220 | 20000
| 9 | 15 | 0.003 | 0.003 | 280 | 25000 | 0.003 | 0.002 | 220 | 25000 | 0.001 | 0.002 | 160 | 20000
| 10 | 16.7 | 0.002 | 0.003 | 150 | 20000 | 0.002 | 0.002 | 120 | 20000 | 0.001 | 0.002 | 100 | 18000
| 12 | 20 | 0.002 | 0.002 | 80 | 20000 | 0.002 | 0.002 | 60 | 20000 | 0.001 | 0.002 | 50 | 18000
0.35 | 2 | 2.9 | 0.07 | 0.1 | 1600 | 40000 | 0.05 | 0.08 | 1300 | 40000 | 0.03 | 0.07 | 1000 | 30000
| 4 | 5.7 | 0.04 | 0.06 | 1300 | 40000 | 0.03 | 0.04 | 820 | 40000 | 0.015 | 0.02 | 600 | 30000
| 6 | 8.6 | 0.01 | 0.03 | 800 | 30000 | 0.01 | 0.015 | 500 | 30000 | 0.006 | 0.01 | 420 | 25000
| 8 | 11.4 | 0.006 | 0.01 | 520 | 25000 | 0.005 | 0.006 | 380 | 20000 | 0.004 | 0.006 | 250 | 20000
0.4 | 2 | 2.5 | 0.1 | 0.15 | 2000 | 40000 | 0.07 | 0.1 | 1600 | 40000 | 0.05 | 0.1 | 1200 | 30000
| 3 | 3.8 | 0.1 | 0.15 | 2000 | 40000 | 0.07 | 0.1 | 1600 | 40000 | 0.05 | 0.05 | 1200 | 30000
| 4 | 5 | 0.05 | 0.1 | 1600 | 40000 | 0.05 | 0.05 | 1200 | 40000 | 0.03 | 0.05 | 860 | 30000
| 5 | 6.3 | 0.05 | 0.05 | 1600 | 40000 | 0.03 | 0.05 | 1000 | 40000 | 0.02 | 0.03 | 620 | 30000
| 6 | 7.5 | 0.03 | 0.05 | 1200 | 30000 | 0.02 | 0.03 | 760 | 30000 | 0.01 | 0.02 | 560 | 25000
| 7 | 8.8 | 0.02 | 0.03 | 1000 | 30000 | 0.01 | 0.02 | 680 | 30000 | 0.007 | 0.01 | 520 | 25000
| 8 | 10 | 0.01 | 0.02 | 820 | 30000 | 0.007 | 0.01 | 600 | 30000 | 0.005 | 0.01 | 480 | 25000
| 10 | 12.5 | 0.005 | 0.005 | 450 | 25000 | 0.003 | 0.003 | 380 | 25000 | 0.002 | 0.003 | 320 | 20000
| 12 | 15 | 0.003 | 0.005 | 320 | 20000 | 0.002 | 0.003 | 260 | 20000 | 0.002 | 0.002 | 200 | 20000
0.45 | 2 | 2.2 | 0.1 | 0.2 | 2200 | 40000 | 0.08 | 0.15 | 1800 | 30000 | 0.06 | 0.1 | 1300 | 30000
| 4 | 4.4 | 0.05 | 0.12 | 1800 | 40000 | 0.04 | 0.08 | 1400 | 30000 | 0.03 | 0.05 | 900 | 25000
| 6 | 6.7 | 0.035 | 0.05 | 1200 | 30000 | 0.025 | 0.035 | 800 | 25000 | 0.015 | 0.025 | 600 | 20000
| 8 | 8.9 | 0.025 | 0.04 | 1000 | 30000 | 0.015 | 0.025 | 700 | 23000 | 0.008 | 0.015 | 500 | 20000
0.5 | 2 | 2 | 0.1 | 0.3 | 2500 | 40000 | 0.1 | 0.2 | 2000 | 30000 | 0.08 | 0.1 | 1400 | 25000
| 2.5 | 2.5 | 0.1 | 0.3 | 2500 | 40000 | 0.1 | 0.2 | 2000 | 30000 | 0.08 | 0.1 | 1400 | 25000
| 3 | 3 | 0.1 | 0.3 | 2500 | 40000 | 0.1 | 0.2 | 2000 | 30000 | 0.08 | 0.1 | 1400 | 25000
| 4 | 4 | 0.1 | 0.2 | 2500 | 40000 | 0.05 | 0.15 | 1800 | 30000 | 0.05 | 0.1 | 1200 | 25000
| 5 | 5 | 0.05 | 0.15 | 2000 | 30000 | 0.04 | 0.1 | 1600 | 25000 | 0.03 | 0.05 | 920 | 20000
| 6 | 6 | 0.05 | 0.1 | 1800 | 30000 | 0.04 | 0.05 | 1200 | 25000 | 0.02 | 0.05 | 740 | 20000
| 7 | 7 | 0.04 | 0.06 | 1200 | 30000 | 0.03 | 0.04 | 950 | 25000 | 0.02 | 0.03 | 680 | 20000
| 8 | 8 | 0.04 | 0.06 | 1000 | 30000 | 0.03 | 0.04 | 860 | 25000 | 0.02 | 0.03 | 560 | 20000
| 9 | 9 | 0.03 | 0.05 | 820 | 25000 | 0.02 | 0.03 | 750 | 20000 | 0.01 | 0.02 | 500 | 18000
| 10 | 10 | 0.03 | 0.05 | 750 | 25000 | 0.02 | 0.03 | 620 | 20000 | 0.01 | 0.02 | 450 | 18000
| 12 | 12 | 0.01 | 0.03 | 600 | 20000 | 0.007 | 0.02 | 520 | 18000 | 0.005 | 0.01 | 400 | 16000
| 13 | 13 | 0.008 | 0.02 | 500 | 20000 | 0.005 | 0.01 | 420 | 18000 | 0.003 | 0.006 | 350 | 16000
| 14 | 14 | 0.005 | 0.01 | 420 | 20000 | 0.003 | 0.007 | 360 | 18000 | 0.002 | 0.005 | 320 | 16000
| 16 | 16 | 0.005 | 0.005 | 300 | 18000 | 0.003 | 0.005 | 250 | 16000 | 0.002 | 0.003 | 200 | 14000
| 18 | 18 | 0.003 | 0.005 | 180 | 18000 | 0.002 | 0.005 | 120 | 16000 | 0.002 | 0.002 | 85 | 14000
| 20 | 20 | 0.003 | 0.003 | 100 | 16000 | 0.002 | 0.003 | 75 | 14000 | 0.002 | 0.002 | 60 | 12000
| 22 | 22 | 0.002 | 0.003 | 50 | 14000 | 0.002 | 0.002 | 40 | 12000 | 0.001 | 0.002 | 35 | 10000
0.6 | 2.4 | 2 | 0.1 | 0.3 | 2500 | 30000 | 0.1 | 0.2 | 2000 | 30000 | 0.05 | 0.1 | 1600 | 25000
| 4 | 3.3 | 0.1 | 0.2 | 2500 | 30000 | 0.07 | 0.2 | 2000 | 30000 | 0.05 | 0.1 | 1600 | 25000
| 6 | 5 | 0.07 | 0.1 | 2000 | 30000 | 0.05 | 0.1 | 1600 | 25000 | 0.03 | 0.07 | 1200 | 20000
| 8 | 6.7 | 0.05 | 0.1 | 1600 | 30000 | 0.03 | 0.07 | 1200 | 25000 | 0.02 | 0.05 | 920 | 20000
| 10 | 8.3 | 0.03 | 0.07 | 1200 | 20000 | 0.02 | 0.05 | 860 | 20000 | 0.01 | 0.03 | 680 | 18000
| 12 | 10 | 0.02 | 0.05 | 860 | 20000 | 0.01 | 0.03 | 620 | 20000 | 0.007 | 0.02 | 480 | 18000
| 14 | 11.7 | 0.02 | 0.03 | 600 | 18000 | 0.01 | 0.02 | 400 | 18000 | 0.005 | 0.01 | 300 | 16000
| 16 | 13.3 | 0.01 | 0.02 | 350 | 16000 | 0.005 | 0.01 | 250 | 16000 | 0.003 | 0.007 | 130 | 14000
0.7 | 8 | 5.7 | 0.12 | 0.2 | 2500 | 30000 | 0.08 | 0.15 | 1800 | 20000 | 0.03 | 0.08 | 1000 | 20000
| 12 | 8.6 | 0.07 | 0.12 | 1400 | 20000 | 0.04 | 0.08 | 1100 | 18000 | 0.015 | 0.05 | 700 | 18000
| 16 | 11.4 | 0.02 | 0.05 | 700 | 17000 | 0.01 | 0.03 | 600 | 17000 | 0.008 | 0.02 | 450 | 16000
0.75 | 3 | 2 | 0.15 | 0.3 | 3000 | 30000 | 0.1 | 0.3 | 2500 | 30000 | 0.1 | 0.2 | 2000 | 25000
| 4 | 2.7 | 0.15 | 0.3 | 3000 | 30000 | 0.1 | 0.3 | 2500 | 30000 | 0.1 | 0.2 | 2000 | 25000
| 6 | 4 | 0.15 | 0.2 | 3000 | 30000 | 0.1 | 0.2 | 2000 | 30000 | 0.1 | 0.1 | 1600 | 25000
| 8 | 5.3 | 0.1 | 0.2 | 2500 | 25000 | 0.05 | 0.2 | 1600 | 25000 | 0.05 | 0.1 | 1200 | 20000
| 10 | 6.7 | 0.1 | 0.1 | 2500 | 25000 | 0.05 | 0.1 | 1200 | 25000 | 0.05 | 0.05 | 860 | 20000
| 12 | 8 | 0.05 | 0.1 | 1800 | 20000 | 0.03 | 0.1 | 920 | 20000 | 0.02 | 0.05 | 780 | 18000
| 14 | 9.3 | 0.05 | 0.07 | 1200 | 20000 | 0.03 | 0.05 | 820 | 20000 | 0.02 | 0.03 | 650 | 18000
| 16 | 10.7 | 0.03 | 0.05 | 720 | 18000 | 0.02 | 0.03 | 650 | 18000 | 0.01 | 0.02 | 580 | 16000
| 18 | 12 | 0.02 | 0.04 | 550 | 16000 | 0.012 | 0.025 | 400 | 16000 | 0.008 | 0.015 | 400 | 14000
| 20 | 13.3 | 0.01 | 0.03 | 450 | 16000 | 0.01 | 0.02 | 360 | 16000 | 0.007 | 0.01 | 300 | 14000
| 22 | 14.7 | 0.01 | 0.02 | 330 | 14000 | 0.01 | 0.01 | 250 | 14000 | 0.007 | 0.007 | 200 | 12000
| 30 | 20 | 0.005 | 0.005 | 80 | 10000 | 0.003 | 0.005 | 60 | 10000 | 0.003 | 0.003 | 40 | 8000
0.8 | 8 | 5 | 0.1 | 0.2 | 2500 | 25000 | 0.07 | 0.15 | 2000 | 20000 | 0.05 | 0.1 | 1600 | 18000
| 12 | 7.5 | 0.07 | 0.1 | 1800 | 20000 | 0.05 | 0.07 | 1500 | 16000 | 0.03 | 0.05 | 1200 | 14000
| 16 | 10 | 0.03 | 0.05 | 720 | 16000 | 0.02 | 0.03 | 600 | 14000 | 0.015 | 0.02 | 480 | 12000
| 20 | 12.5 | 0.01 | 0.03 | 500 | 14000 | 0.01 | 0.02 | 380 | 12000 | 0.01 | 0.01 | 300 | 10000
1 | 3 | 1.5 | 0.2 | 0.5 | 3000 | 25000 | 0.2 | 0.5 | 2500 | 25000 | 0.15 | 0.3 | 2000 | 20000
| 4 | 2 | 0.2 | 0.5 | 3000 | 25000 | 0.2 | 0.5 | 2500 | 25000 | 0.15 | 0.3 | 2000 | 20000
| 6 | 3 | 0.2 | 0.5 | 2500 | 25000 | 0.2 | 0.3 | 2000 | 25000 | 0.15 | 0.3 | 1600 | 20000
| 8 | 4 | 0.2 | 0.3 | 2000 | 20000 | 0.1 | 0.2 | 1600 | 18000 | 0.1 | 0.2 | 1200 | 16000
| 10 | 5 | 0.1 | 0.3 | 2000 | 18000 | 0.1 | 0.2 | 1600 | 16000 | 0.1 | 0.1 | 1200 | 14000
| 12 | 6 | 0.1 | 0.2 | 1600 | 16000 | 0.1 | 0.1 | 1200 | 14000 | 0.05 | 0.1 | 940 | 12000
| 13 | 6.5 | 0.08 | 0.2 | 1600 | 16000 | 0.06 | 0.1 | 1200 | 14000 | 0.04 | 0.08 | 940 | 12000
| 14 | 7 | 0.07 | 0.15 | 1600 | 16000 | 0.05 | 0.08 | 1200 | 14000 | 0.03 | 0.07 | 940 | 12000
| 16 | 8 | 0.07 | 0.15 | 1600 | 16000 | 0.05 | 0.08 | 1200 | 14000 | 0.03 | 0.07 | 940 | 12000
| 18 | 9 | 0.05 | 0.1 | 1400 | 14000 | 0.03 | 0.05 | 1000 | 12000 | 0.02 | 0.03 | 850 | 10000
| 20 | 10 | 0.05 | 0.1 | 1000 | 14000 | 0.03 | 0.05 | 820 | 12000 | 0.02 | 0.03 | 720 | 10000
| 22 | 11 | 0.03 | 0.08 | 850 | 14000 | 0.02 | 0.06 | 700 | 12000 | 0.02 | 0.02 | 600 | 10000
| 25 | 12.5 | 0.03 | 0.05 | 680 | 12000 | 0.02 | 0.03 | 560 | 10000 | 0.01 | 0.02 | 420 | 8500
| 30 | 15 | 0.02 | 0.03 | 360 | 12000 | 0.01 | 0.02 | 300 | 10000 | 0.008 | 0.01 | 240 | 8500
| 35 | 17.5 | 0.01 | 0.02 | 150 | 10000 | 0.007 | 0.01 | 120 | 8000 | 0.005 | 0.007 | 100 | 6800
| 40 | 20 | 0.005 | 0.01 | 100 | 10000 | 0.003 | 0.005 | 80 | 8000 | 0.002 | 0.003 | 50 | 6800
1.25 | 6 | 2.4 | 0.3 | 0.4 | 2800 | 20000 | 0.2 | 0.5 | 2300 | 20000 | 0.15 | 0.4 | 2000 | 18000
| 8 | 3.2 | 0.25 | 0.3 | 2600 | 20000 | 0.15 | 0.3 | 2100 | 20000 | 0.12 | 0.25 | 1800 | 18000
| 10 | 4 | 0.2 | 0.3 | 2500 | 20000 | 0.15 | 0.2 | 2000 | 20000 | 0.1 | 0.15 | 1600 | 18000
| 15 | 6 | 0.1 | 0.2 | 2000 | 18000 | 0.07 | 0.15 | 1600 | 16000 | 0.05 | 0.1 | 1200 | 14000
| 20 | 8 | 0.07 | 0.15 | 1500 | 16000 | 0.05 | 0.1 | 1200 | 14000 | 0.03 | 0.05 | 1000 | 10000
| 25 | 10 | 0.05 | 0.1 | 1000 | 14000 | 0.03 | 0.07 | 850 | 12000 | 0.02 | 0.03 | 720 | 8000
| 30 | 12 | 0.03 | 0.07 | 720 | 12000 | 0.02 | 0.05 | 640 | 10000 | 0.01 | 0.02 | 580 | 7000
| 35 | 14 | 0.02 | 0.03 | 450 | 10000 | 0.01 | 0.02 | 400 | 8500 | 0.007 | 0.01 | 320 | 6200
1.5 | 6 | 2 | 0.2 | 0.8 | 3000 | 20000 | 0.2 | 0.6 | 2500 | 18000 | 0.2 | 0.5 | 2000 | 14000
| 8 | 2.7 | 0.2 | 0.8 | 3000 | 20000 | 0.2 | 0.6 | 2500 | 18000 | 0.2 | 0.5 | 2000 | 14000
| 10 | 3.3 | 0.2 | 0.6 | 2500 | 20000 | 0.2 | 0.4 | 2000 | 18000 | 0.1 | 0.3 | 1500 | 14000
| 12 | 4 | 0.2 | 0.6 | 2500 | 20000 | 0.2 | 0.4 | 2000 | 18000 | 0.1 | 0.3 | 1500 | 14000
| 14 | 4.7 | 0.1 | 0.4 | 2000 | 18000 | 0.1 | 0.3 | 1600 | 16000 | 0.1 | 0.2 | 1200 | 12000
| 16 | 5.3 | 0.1 | 0.4 | 2000 | 18000 | 0.1 | 0.3 | 1600 | 16000 | 0.1 | 0.2 | 1200 | 12000
| 20 | 6.7 | 0.1 | 0.3 | 1600 | 18000 | 0.1 | 0.2 | 1200 | 16000 | 0.1 | 0.1 | 960 | 12000
| 25 | 8.3 | 0.1 | 0.2 | 1200 | 16000 | 0.07 | 0.15 | 920 | 14000 | 0.05 | 0.07 | 800 | 10000
| 30 | 10 | 0.07 | 0.1 | 750 | 14000 | 0.05 | 0.07 | 640 | 12000 | 0.03 | 0.05 | 600 | 8600
| 35 | 11.7 | 0.05 | 0.1 | 620 | 12000 | 0.03 | 0.07 | 500 | 10000 | 0.02 | 0.05 | 420 | 7200
| 40 | 13.3 | 0.03 | 0.07 | 450 | 10000 | 0.02 | 0.05 | 320 | 8200 | 0.01 | 0.03 | 260 | 6400
1.75 | 15 | 4.3 | 0.25 | 1 | 3000 | 20000 | 0.15 | 0.5 | 2300 | 16000 | 0.13 | 0.4 | 1500 | 14000
| 20 | 5.7 | 0.18 | 0.6 | 2500 | 18000 | 0.1 | 0.3 | 1800 | 15000 | 0.1 | 0.2 | 1200 | 12000
| 25 | 7.1 | 0.12 | 0.35 | 1800 | 16000 | 0.1 | 0.2 | 1600 | 14000 | 0.06 | 0.12 | 1000 | 10000
| 30 | 8.6 | 0.1 | 0.25 | 1500 | 14000 | 0.07 | 0.15 | 950 | 11000 | 0.05 | 0.08 | 800 | 9000
| 35 | 10 | 0.08 | 0.2 | 1200 | 13000 | 0.07 | 0.12 | 800 | 10000 | 0.03 | 0.06 | 650 | 7500
| 40 | 11.4 | 0.07 | 0.1 | 800 | 11000 | 0.04 | 0.07 | 720 | 9000 | 0.02 | 0.05 | 450 | 7000
| 45 | 12.9 | 0.06 | 0.07 | 700 | 10000 | 0.035 | 0.05 | 600 | 7500 | 0.015 | 0.03 | 320 | 6000
2 | 8 | 2 | 0.3 | 1.5 | 3000 | 20000 | 0.2 | 0.8 | 2500 | 16000 | 0.2 | 0.6 | 2000 | 12000
| 10 | 2.5 | 0.3 | 1.5 | 3000 | 20000 | 0.2 | 0.8 | 2500 | 16000 | 0.2 | 0.6 | 2000 | 12000
| 12 | 3 | 0.3 | 1.5 | 3000 | 20000 | 0.2 | 0.8 | 2500 | 16000 | 0.2 | 0.6 | 2000 | 12000
| 14 | 3.5 | 0.3 | 1.5 | 3000 | 20000 | 0.2 | 0.8 | 2000 | 16000 | 0.2 | 0.6 | 1600 | 12000
| 15 | 3.8 | 0.3 | 1.5 | 3000 | 20000 | 0.2 | 0.8 | 2000 | 16000 | 0.2 | 0.6 | 1600 | 12000
| 20 | 5 | 0.2 | 1 | 2400 | 16000 | 0.1 | 0.6 | 1800 | 14000 | 0.1 | 0.4 | 1400 | 10000
| 25 | 6.3 | 0.2 | 0.8 | 1600 | 16000 | 0.1 | 0.4 | 1200 | 14000 | 0.1 | 0.2 | 1000 | 10000
| 30 | 7.5 | 0.1 | 0.3 | 1600 | 14000 | 0.07 | 0.2 | 1200 | 10000 | 0.05 | 0.15 | 1000 | 8200
| 35 | 8.8 | 0.1 | 0.2 | 1200 | 14000 | 0.07 | 0.15 | 1000 | 10000 | 0.05 | 0.1 | 820 | 8200
| 40 | 10 | 0.07 | 0.15 | 1200 | 12000 | 0.05 | 0.1 | 1000 | 8600 | 0.03 | 0.07 | 820 | 6800
| 45 | 11.3 | 0.07 | 0.1 | 750 | 12000 | 0.05 | 0.07 | 620 | 8600 | 0.03 | 0.05 | 500 | 6800
| 50 | 12.5 | 0.05 | 0.08 | 550 | 10000 | 0.03 | 0.05 | 500 | 7500 | 0.02 | 0.03 | 420 | 5500
2.5 | 10 | 2 | 0.3 | 1.5 | 3000 | 18000 | 0.2 | 1.2 | 2500 | 12000 | 0.2 | 0.7 | 2000 | 9200
| 15 | 3 | 0.3 | 1.5 | 3000 | 18000 | 0.2 | 1.2 | 2500 | 12000 | 0.2 | 0.7 | 2000 | 9200
| 20 | 4 | 0.3 | 1.2 | 3000 | 15000 | 0.2 | 1 | 2000 | 10000 | 0.15 | 0.5 | 1600 | 8000
| 25 | 5 | 0.2 | 1 | 2500 | 15000 | 0.15 | 0.8 | 1800 | 8600 | 0.1 | 0.3 | 1200 | 7200
| 30 | 6 | 0.2 | 0.8 | 2000 | 12000 | 0.15 | 0.5 | 1500 | 7600 | 0.1 | 0.2 | 860 | 6400
| 40 | 8 | 0.1 | 0.2 | 1200 | 10000 | 0.07 | 0.15 | 1000 | 6800 | 0.05 | 0.1 | 650 | 5500
3 | 10 | 1.7 | 0.3 | 2 | 3000 | 16000 | 0.3 | 1.2 | 2500 | 8000 | 0.2 | 1 | 2000 | 7000
| 15 | 2.5 | 0.3 | 2 | 3000 | 16000 | 0.3 | 1.2 | 2500 | 8000 | 0.2 | 1 | 2000 | 7000
| 20 | 3.3 | 0.3 | 2 | 3000 | 16000 | 0.3 | 1.2 | 2500 | 8000 | 0.2 | 1 | 2000 | 7000
| 25 | 4.2 | 0.3 | 1.5 | 3000 | 16000 | 0.2 | 1 | 2000 | 8000 | 0.15 | 0.7 | 1500 | 7000
| 30 | 5 | 0.2 | 1.5 | 3000 | 14000 | 0.2 | 1 | 2000 | 7200 | 0.15 | 0.7 | 1500 | 6500
| 35 | 5.8 | 0.2 | 1.2 | 2400 | 13000 | 0.17 | 0.8 | 1600 | 6800 | 0.12 | 0.5 | 1200 | 5800
| 40 | 6.7 | 0.2 | 1 | 1800 | 12000 | 0.15 | 0.6 | 1200 | 6400 | 0.1 | 0.4 | 1000 | 5200
| 50 | 8.3 | 0.1 | 0.6 | 1200 | 8200 | 0.1 | 0.3 | 860 | 4800 | 0.05 | 0.2 | 620 | 4000
| 60 | 10 | 0.07 | 0.3 | 600 | 6000 | 0.05 | 0.15 | 450 | 3200 | 0.03 | 0.07 | 300 | 2500
備 考 Notes |  |  | ※1 切込み量の、apは軸方向の切込み深さ、aeはピックフィードを示します。 ※2 オイルミストクーラントをお奨めします。 ※3 回転数と送り速度は、同じ割合で調整してください。 ※4 切込み量、機械剛性により条件が異なることがあります。その都度調整してください。 ※5 工具突き出し量は、必要以上に出さないでください。 ※1 Depth of Cut: ap=Axial Depth of Cut / ae=Radial Depth of Cut. ※2 We recommend using oil mist coolant. ※3 Adjust both spindle speed and feed at the same rate. ※4 Adjust milling conditions according to the volume of depth of cut and rigidity of machine. ※5 Length of tool overhang must be as short as possible.