## Sheet1
MSEM430
切削条件参考表 Recommended Milling Conditions
被削材 Work Material | 炭素鋼 Carbon Steels S50C |  | 合金鋼・調質鋼 Alloy Steels・Prehardened Steels SCM・SKD・SUS・HPM・NAK |  | 銅 Copper
切削速度 Cutting Speed | 20～30m/min |  | 15～25m/min |  | 20～40m/min
外 径 Dia. | 側面 Side Milling |  | 側面 Side Milling |  | 側面 Side Milling
| 回転数 Spindle Speed | 送り速度 Feed | 回転数 Spindle Speed | 送り速度 Feed | 回転数 Spindle Speed | 送り速度 Feed
| min-1 | mm/min | min-1 | mm/min | min-1 | mm/min
1 | 8000 | 120 | 6400 | 80 | 9500 | 170
1.5 | 5300 | 120 | 4300 | 80 | 6400 | 200
2 | 4000 | 120 | 3200 | 90 | 4800 | 210
2.5 | 3200 | 150 | 2600 | 90 | 3800 | 230
3 | 2700 | 170 | 2200 | 90 | 3200 | 240
4 | 2000 | 200 | 1600 | 110 | 2400 | 290
5 | 1600 | 220 | 1300 | 140 | 1900 | 290
6 | 1300 | 220 | 1100 | 150 | 1600 | 310
8 | 1000 | 200 | 800 | 140 | 1200 | 270
10 | 800 | 190 | 650 | 120 | 1000 | 260
12 | 650 | 190 | 550 | 120 | 800 | 240
16 | 500 | 160 | 400 | 120 | 600 | 240
20 | 400 | 140 | 320 | 100 | 480 | 200
切込み量 Depth of Cut （D：外径 Dia.）
備 考 Notes | ※ 1 切削油は発煙性の少ないものを使用してください。 ※ 2 回転数と送り速度は、同じ割合で調整してください。 ※ 3 切込み量、機械剛性により条件が異なることがあります。その都度調整し使用してください。 ※1 Use cutting fluid with smoke retardant. ※2 Adjust both spindle speed and feed at the same rate. ※3 Adjust milling conditions according to the volume of Depth of Cut and rigidity of the machine.
ae
φ1～2.5=0.04D
φ3～6=0.08D
φ8～12=0.1D
φ16～20=0.12D
ae
φ1～12=0.1D
φ16～20=0.15D