## MSRS230
MSRS230
切削条件参考表 Recommended Milling Conditions
被削材 Work Material | 炭素鋼 Carbon Steels S50C |  |  | 合金鋼 Alloy Steels SCM・SKD・SUS |  |  | 調質鋼 Prehardened Steels HPM・NAK |  |  | 高硬度鋼 Hardened Steels SKD61（～52HRC）
切削速度 Cutting Speed | 60～80m/min |  |  | 50～70m/min |  |  | 30～50m/min |  |  | 20～30m/min
外径 Dia. | 回転数 Spindle Speed | 送り速度 Feed |  | 回転数 Spindle Speed | 送り速度 Feed |  | 回転数 Spindle Speed | 送り速度 Feed |  | 回転数 Spindle Speed | 送り速度 Feed
| min-1 | mm/min |  | min-1 | mm/min |  | min-1 | mm/min |  | min-1 | mm/min
|  | 側面 Side Milling | 溝 Slotting |  | 側面 Side Milling | 溝 Slotting |  | 側面 Side Milling | 溝 Slotting |  | 側面 Side Milling | 溝 Slotting
1 | 25500 | 200 | 100 | 19200 | 130 | 50 | 12800 | 80 | 40 | 6400 | 60 | 30
1.5 | 17100 | 340 | 120 | 12800 | 180 | 60 | 8500 | 90 | 45 | 4200 | 70 | 35
2 | 12800 | 400 | 150 | 9600 | 210 | 70 | 6400 | 110 | 55 | 3200 | 80 | 40
2.5 | 10200 | 400 | 150 | 7700 | 210 | 70 | 5100 | 110 | 55 | 2500 | 80 | 40
3 | 8500 | 450 | 160 | 6400 | 250 | 80 | 4300 | 120 | 60 | 2100 | 100 | 50
4 | 6400 | 450 | 160 | 4800 | 250 | 80 | 3200 | 120 | 60 | 1600 | 100 | 50
5 | 5100 | 600 | 200 | 3800 | 300 | 90 | 2600 | 150 | 75 | 1300 | 120 | 60
6 | 4300 | 600 | 220 | 3200 | 300 | 100 | 2200 | 150 | 90 | 1100 | 130 | 70
切込み量 Depth of Cut （D：外径 Dia.）
備 考 Notes | ※1 加工面の傾斜角によっては送り速度を調整してください。 ※2 コーナ部での送り速度は30 ～ 50％下げてください。 ※3 回転数が上がらない場合は同じ割合で送り速度を調整し、切込み量も調整してください。 ※1 Adjust feed according to inclined angle. ※2 When corner machining, reduce the feed by approximately 50%～30%. ※3 Adjust spindle speed and feed at the same rate also reduce Depth of Cut, if the machine spindle speed insufficient.