## Sheet1
MTE230
切削条件参考表 Recommended Milling Conditions
［φ0.5～1溝切削 Slotting］
被削材 Work Material |  | 炭素鋼・合金鋼・調質鋼 Carbon Steels・Alloy Steels・Prehardened Steels （～40HRC） |  | アルミニウム合金 Aluminium Alloy |  | 銅 Copper
切削速度 Cutting Speed |  | 40～70m/min |  | 150～300m/min |  | 80～150m/min
先端径 Dia. | 切込み量 Depth of Cut | 回転数 Spindle Speed | 送り速度 Feed | 回転数 Spindle Speed | 送り速度 Feed | 回転数 Spindle Speed | 送り速度 Feed
| mm | min-1 | mm/min | min-1 | mm/min | min-1 | mm/min
0.5 | 0.005～0.01 | 38000 | 300 | 50000 | 400 | 25000 | 200
0.6 | 0.01～0.02 | 32000 | 300 | 50000 | 400 | 25000 | 200
0.7 | 0.01～0.03 | 27000 | 300 | 50000 | 500 | 25000 | 250
0.8 | 0.02～0.04 | 24000 | 400 | 50000 | 650 | 25000 | 330
0.9 | 0.03～0.06 | 21000 | 400 | 50000 | 800 | 25000 | 400
1 | 0.03～0.08 | 19000 | 400 | 50000 | 1000 | 25000 | 500
備 考 Notes |  | ※1 切削油を使用してください。 ※2 加工面の傾斜角によっては、回転数や送り速度を調整してください。 ※3 コーナ部での送り速度は30 ～ 50％下げてください。 ※4 回転数が上がらない場合は同じ割合で送り速度を調整し、切込み量も調整してください。 ※5 往復切削をお奨めします。 ※1 Use cutting fluid. ※2 Adjust spindle speed and feed according to inclined angle. ※3 When corner machining, reduce the feed by approximately 50%～30%. ※4 Adjust spindle speed and feed at the same rate also reduce depth of cut, if the machine spindle speed insufficient. ※5 Recommend reciprocating cutting.