## Sheet1
MXH235
切削条件参考表 Recommended Milling Conditions
被削材 Work Material | ステンレス鋼 Stainless Steels SUS304 |  |  | チタン合金 Titanium Alloy Ti-6Al-4V |  |  | 超耐熱合金 Heat Resistance Alloy Inconel®718 |  |  | 高硬度鋼 Hardened Steels SKD61（～52HRC）
外 径 Dia. | 回転数 Spindle Speed | 送り速度 Feed |  | 回転数 Spindle Speed | 送り速度 Feed |  | 回転数 Spindle Speed | 送り速度 Feed |  | 回転数 Spindle Speed | 送り速度 Feed
| min-1 | mm/min |  | min-1 | mm/min |  | min-1 | mm/min |  | min-1 | mm/min
|  | 側面 Side Milling | 溝 Slotting |  | 側面 Side Milling | 溝 Slotting |  | 側面 Side Milling | 溝 Slotting |  | 側面 Side Milling | 溝 Slotting
0.1 | 50000 | 30 | 15 | 40000 | 30 | 15 | 25000 | 10 | 10 | 50000 | － | 15
0.2 | 50000 | 50 | 25 | 40000 | 50 | 25 | 25000 | 15 | 10 | 39800 | － | 20
0.3 | 50000 | 90 | 35 | 40000 | 90 | 35 | 25000 | 30 | 15 | 26500 | － | 20
0.4 | 43800 | 120 | 50 | 35000 | 120 | 50 | 22000 | 40 | 20 | 19900 | － | 20
0.5 | 35000 | 120 | 50 | 28000 | 120 | 50 | 17000 | 40 | 20 | 15900 | 50 | 25
0.6 | 31500 | 120 | 50 | 25000 | 120 | 50 | 15000 | 40 | 20 | 13300 | 50 | 25
0.7 | 28000 | 120 | 50 | 22500 | 120 | 50 | 14000 | 40 | 20 | 11400 | 50 | 25
0.8 | 24500 | 130 | 50 | 19600 | 130 | 50 | 12000 | 45 | 20 | 10000 | 50 | 25
0.9 | 21000 | 130 | 50 | 17000 | 130 | 50 | 10500 | 45 | 20 | 8900 | 50 | 25
1 | 17500 | 140 | 50 | 14000 | 140 | 50 | 8700 | 45 | 20 | 8000 | 65 | 30
1.1 | 16400 | 140 | 50 | 13000 | 140 | 50 | 8200 | 45 | 20 | 7300 | 65 | 30
1.2 | 15300 | 140 | 50 | 12000 | 140 | 50 | 7500 | 45 | 20 | 6700 | 65 | 30
1.3 | 14100 | 140 | 50 | 11000 | 140 | 50 | 7000 | 45 | 20 | 6200 | 65 | 30
1.4 | 12900 | 140 | 50 | 10000 | 140 | 50 | 6400 | 45 | 20 | 5700 | 65 | 30
1.5 | 11700 | 140 | 50 | 9400 | 140 | 50 | 5800 | 45 | 20 | 5300 | 65 | 30
1.6 | 11200 | 140 | 50 | 8900 | 140 | 50 | 5500 | 45 | 20 | 5000 | 65 | 30
1.7 | 10600 | 140 | 50 | 8500 | 140 | 50 | 5300 | 45 | 20 | 4700 | 65 | 30
1.8 | 10000 | 150 | 50 | 8000 | 150 | 50 | 5000 | 50 | 20 | 4500 | 65 | 30
1.9 | 9400 | 160 | 55 | 7500 | 160 | 55 | 4700 | 50 | 25 | 4200 | 65 | 30
2 | 8800 | 160 | 55 | 7000 | 160 | 55 | 4400 | 50 | 25 | 4000 | 65 | 30
2.1 | 8500 | 160 | 55 | 6800 | 160 | 55 | 4200 | 50 | 25 | 3800 | 65 | 30
2.2 | 8100 | 160 | 55 | 6500 | 160 | 55 | 4000 | 50 | 25 | 3700 | 65 | 30
2.3 | 7800 | 160 | 55 | 6200 | 160 | 55 | 3900 | 50 | 25 | 3500 | 65 | 30
2.4 | 7400 | 160 | 55 | 5900 | 160 | 55 | 3700 | 50 | 25 | 3300 | 65 | 30
2.5 | 7000 | 170 | 60 | 5600 | 170 | 60 | 3500 | 55 | 30 | 3200 | 70 | 35
2.6 | 6700 | 170 | 60 | 5400 | 170 | 60 | 3300 | 55 | 30 | 3100 | 70 | 35
2.7 | 6400 | 170 | 60 | 5100 | 170 | 60 | 3200 | 55 | 30 | 3000 | 70 | 35
2.8 | 6200 | 170 | 60 | 4900 | 170 | 60 | 3100 | 55 | 30 | 2900 | 70 | 35
2.9 | 6000 | 170 | 60 | 4800 | 170 | 60 | 3000 | 55 | 30 | 2800 | 70 | 35
3 | 5800 | 170 | 60 | 4600 | 170 | 60 | 2900 | 55 | 30 | 2700 | 70 | 35
3.5 | 5000 | 180 | 60 | 4000 | 180 | 60 | 2500 | 60 | 30 | 2300 | 75 | 35
4 | 4400 | 180 | 60 | 3500 | 180 | 60 | 2200 | 60 | 30 | 2000 | 80 | 40
4.5 | 3900 | 200 | 65 | 3100 | 200 | 65 | 1900 | 65 | 30 | 1800 | 80 | 40
5 | 3500 | 210 | 70 | 2800 | 210 | 70 | 1700 | 70 | 35 | 1600 | 80 | 40
5.5 | 3200 | 220 | 70 | 2500 | 220 | 70 | 1600 | 75 | 35 | 1400 | 80 | 40
6 | 2900 | 230 | 75 | 2300 | 230 | 75 | 1400 | 75 | 35 | 1300 | 80 | 40
切込み量 Depth of Cut （D：外径 Dia.）
備 考 Notes | ※ 1 機械剛性や被削材の保持状態等により切削条件を調整してください。 ※ 2 切削油は発煙性の少ないものを使用してください。 ※ 3 ミーリングチャック、機械は出来るだけ剛性のあるものを使用してください。 ※ 4 不水溶性切削油で加工する場合は、切りくずの排出や発煙に考慮し切削条件の調整をしてください。 ※1 Adjust milling condition conforming to machine rigidity and clamping condition. ※2 Use cutting fluid with smoke retardant. ※3 Use rigid and precise machine and chuck holder. ※4 Adjust milling condition with caution for chip evacuation and smoke generation when milling with water-insoluble fluid.