## Sheet1
NCR-2X
切削条件参考表 Recommended Milling Conditions
被削材 Work Material | 炭素鋼 Carbon Steels S50C |  |  | 合金鋼 Alloy Steels SCM・SKD・SUS |  |  | 調質鋼 Prehardened Steels HPM・NAK
切削速度 Cutting Speed | 25～35m/min |  |  | 20～30m/min |  |  | 15～25m/min
R | 回転数 Spindle Speed | 送り速度 Feed |  | 回転数 Spindle Speed | 送り速度 Feed |  | 回転数 Spindle Speed | 送り速度 Feed
| min-1 | mm/min |  | min-1 | mm/min |  | min-1 | mm/min
|  | 荒取り Roughing | 仕上げ Finishing |  | 荒取り Roughing | 仕上げ Finishing |  | 荒取り Roughing | 仕上げ Finishing
0.5 | 4800 | 55 | 80 | 4000 | 40 | 60 | 3200 | 30 | 45
0.75 | 4250 | 55 | 80 | 3500 | 40 | 60 | 2800 | 30 | 45
1 | 3800 | 55 | 80 | 3200 | 40 | 60 | 2550 | 30 | 45
1.25 | 3500 | 55 | 80 | 2900 | 40 | 60 | 2300 | 30 | 45
1.5 | 3200 | 55 | 80 | 2650 | 40 | 60 | 2100 | 30 | 45
1.75 | 2950 | 55 | 80 | 2450 | 40 | 60 | 1950 | 30 | 45
2 | 2700 | 55 | 80 | 2300 | 40 | 60 | 1800 | 30 | 45
2.5 | 2400 | 55 | 80 | 2000 | 40 | 60 | 1600 | 30 | 45
3 | 2100 | 55 | 80 | 1750 | 40 | 60 | 1400 | 30 | 45
切込み量 Depth of Cut （R：R寸法 Radius）
備 考 Notes | ※ 1 切削油の使用をお奨めします。 ※ 2 切込みは数回に分けて加工してください。 ※1 Use cutting fluid. ※2 Divide the cutting depth into several paths.