## Sheet1
NE-3
切削条件参考表 Recommended Milling Conditions
被削材 Work Material | 炭素鋼 Carbon Steels S50C |  |  | 合金鋼 Alloy Steels SCM・SKD・SUS |  |  | 調質鋼 Prehardened Steels HPM・NAK |  |  | アルミニウム合金 Aluminium Alloy |  |  | 銅 Copper
切削速度 Cutting Speed | 40～50m/min |  |  | 35～45m/min |  |  | 25～35m/min |  |  | 60～100m/min |  |  | 40～80m/min
外 径 Dia. | 回転数 Spindle Speed | 送り速度 Feed |  | 回転数 Spindle Speed | 送り速度 Feed |  | 回転数 Spindle Speed | 送り速度 Feed |  | 回転数 Spindle Speed | 送り速度 Feed |  | 回転数 Spindle Speed | 送り速度 Feed
| min-1 | mm/min |  | min-1 | mm/min |  | min-1 | mm/min |  | min-1 | mm/min |  | min-1 | mm/min
|  | 側面 Side Milling | 溝 Slotting |  | 側面 Side Milling | 溝 Slotting |  | 側面 Side Milling | 溝 Slotting |  | 側面 Side Milling | 溝 Slotting |  | 側面 Side Milling | 溝 Slotting
6 | 2400 | 330 | 110 | 2100 | 260 | 90 | 1600 | 200 | 70 | 4200 | 600 | 250 | 3200 | 450 | 200
8 | 1800 | 330 | 110 | 1600 | 260 | 90 | 1200 | 200 | 70 | 3200 | 600 | 250 | 2400 | 450 | 200
10 | 1400 | 330 | 110 | 1300 | 260 | 90 | 1000 | 200 | 70 | 2500 | 600 | 250 | 1900 | 450 | 200
12 | 1200 | 330 | 110 | 1100 | 260 | 90 | 800 | 200 | 70 | 2100 | 600 | 250 | 1600 | 450 | 200
14 | 1020 | 330 | 110 | 910 | 260 | 90 | 680 | 200 | 70 | 1800 | 600 | 250 | 1400 | 450 | 200
15 | 960 | 330 | 110 | 850 | 260 | 90 | 640 | 200 | 70 | 1700 | 600 | 250 | 1300 | 450 | 200
16 | 900 | 330 | 110 | 800 | 260 | 90 | 600 | 200 | 70 | 1600 | 600 | 250 | 1200 | 450 | 200
18 | 800 | 330 | 110 | 710 | 260 | 90 | 530 | 200 | 70 | 1400 | 600 | 250 | 1100 | 450 | 200
20 | 720 | 330 | 110 | 640 | 260 | 90 | 480 | 200 | 70 | 1300 | 600 | 250 | 1000 | 450 | 200
切込み量 Depth of Cut （D：外径 Dia.）
備 考 Notes | ※ 1 切削油の使用をお奨めします。 ※ 2 回転数と送り速度は同じ割合で調整してください。 ※ 3 剛性の高いミーリングチャックを使用してください。 ※1 Use cutting fluid. ※2 Adjust both spindle speed and feed at the same rate. ※3 Use high rigid holder.