## Sheet1
NX-30X
切削条件参考表 Recommended Milling Conditions
被削材 Work Material | 炭素鋼 Carbon Steels S50C |  |  | 合金鋼 Alloy Steels SCM・SKD・SUS |  |  | 調質鋼 Prehardened Steels HPM・NAK |  |  | アルミニウム合金 Aluminium Alloy |  |  | 銅 Copper
切削速度 Cutting Speed | 40～50m/min |  |  | 35～45m/min |  |  | 25～35m/min |  |  | 60～100m/min |  |  | 40～80m/min
外 径 Dia. | 回転数 Spindle Speed | 送り速度 Feed |  | 回転数 Spindle Speed | 送り速度 Feed |  | 回転数 Spindle Speed | 送り速度 Feed |  | 回転数 Spindle Speed | 送り速度 Feed |  | 回転数 Spindle Speed | 送り速度 Feed
| min-1 | mm/min |  | min-1 | mm/min |  | min-1 | mm/min |  | min-1 | mm/min |  | min-1 | mm/min
|  | 側面 Side Milling | 溝 Slotting |  | 側面 Side Milling | 溝 Slotting |  | 側面 Side Milling | 溝 Slotting |  | 側面 Side Milling | 溝 Slotting |  | 側面 Side Milling | 溝 Slotting
1 | 14300 | 150 | 60 | 12700 | 100 | 50 | 9600 | 90 | 45 | 25500 | 300 | 120 | 19100 | 220 | 100
1.5 | 9600 | 150 | 60 | 8500 | 100 | 50 | 6400 | 90 | 45 | 17000 | 300 | 120 | 12700 | 220 | 100
2 | 7200 | 150 | 60 | 6400 | 100 | 50 | 4800 | 90 | 45 | 12700 | 300 | 120 | 9600 | 220 | 100
2.5 | 5700 | 150 | 60 | 5100 | 100 | 50 | 3800 | 90 | 45 | 10200 | 300 | 120 | 7600 | 220 | 100
3 | 4800 | 180 | 70 | 4200 | 130 | 55 | 3200 | 100 | 50 | 8500 | 350 | 150 | 6400 | 250 | 110
4 | 3600 | 180 | 70 | 3200 | 130 | 55 | 2400 | 100 | 50 | 6400 | 350 | 150 | 4800 | 250 | 110
5 | 2900 | 200 | 80 | 2500 | 150 | 60 | 1900 | 120 | 55 | 5100 | 400 | 180 | 3800 | 300 | 130
6 | 2400 | 200 | 80 | 2100 | 150 | 60 | 1600 | 120 | 55 | 4200 | 400 | 180 | 3200 | 300 | 130
8 | 1800 | 200 | 80 | 1600 | 150 | 60 | 1200 | 120 | 55 | 3200 | 400 | 180 | 2400 | 300 | 130
10 | 1400 | 200 | 80 | 1300 | 150 | 60 | 1000 | 120 | 55 | 2500 | 400 | 180 | 1900 | 300 | 130
12 | 1200 | 200 | 80 | 1100 | 150 | 60 | 800 | 120 | 55 | 2100 | 400 | 180 | 1600 | 300 | 130
切込み量 Depth of Cut （D：外径 Dia.）
備 考 Notes | ※ 1 切削油の使用をお奨めします。 ※ 2 回転数と送り速度は同じ割合で調整してください。 ※1 Use cutting fluid. ※2 Adjust both spindle speed and feed at the same rate.