## Sheet1
NX-40
切削条件参考表 Recommended Milling Conditions
被削材 Work Material | 炭素鋼 Carbon Steels S50C |  | 合金鋼 Alloy Steels SCM・SKD・SUS |  | 調質鋼 Prehardened Steels HPM・NAK |  | アルミニウム合金 Aluminium Alloy |  | 銅 Copper
切削速度 Cutting Speed | 20～30m/min |  | 15～25m/min |  | 15～20m/min |  | 60～80m/min |  | 20～40m/min
外径 Dia. | 回転数 Spindle Speed | 送り速度 Feed | 回転数 Spindle Speed | 送り速度 Feed | 回転数 Spindle Speed | 送り速度 Feed | 回転数 Spindle Speed | 送り速度 Feed | 回転数 Spindle Speed | 送り速度 Feed
| min-1 | mm/min | min-1 | mm/min | min-1 | mm/min | min-1 | mm/min | min-1 | mm/min
1 | 8000 | 80 | 6400 | 50 | 5600 | 45 | 22300 | 270 | 9500 | 110
1.5 | 5300 | 80 | 4200 | 50 | 3700 | 45 | 14900 | 300 | 6400 | 130
2 | 4000 | 80 | 3200 | 60 | 2800 | 50 | 11100 | 330 | 4800 | 140
2.5 | 3200 | 100 | 2500 | 60 | 2200 | 55 | 8900 | 360 | 3800 | 150
3 | 2700 | 110 | 2100 | 60 | 1900 | 60 | 7400 | 370 | 3200 | 160
4 | 2000 | 120 | 1600 | 65 | 1400 | 60 | 5600 | 390 | 2400 | 170
5 | 1600 | 130 | 1300 | 80 | 1100 | 70 | 4500 | 410 | 1900 | 170
6 | 1300 | 130 | 1100 | 90 | 900 | 80 | 3700 | 410 | 1600 | 180
8 | 1000 | 120 | 800 | 80 | 700 | 75 | 2800 | 360 | 1200 | 160
10 | 800 | 110 | 600 | 70 | 600 | 75 | 2200 | 330 | 1000 | 150
12 | 700 | 110 | 500 | 70 | 500 | 75 | 1900 | 320 | 800 | 140
切込み量 Depth of Cut （D：外径 Dia.）
備 考 Notes | ※ 1 切削油を使用してください。 ※ 2 側面切削でのみ、使用してください。 ※ 3 回転数と送り速度は、同じ割合で調整してください。 ※ 4 切込み量、機械剛性により条件が異なることがあります。その都度調整し使用してください。 ※1 Use cutting fluid. ※2 It is available only for side milling. ※3 Adjust both spindle speed and feed at the same rate. ※4 Adjust milling conditions according to the volume of Depth of Cut and rigidity of the machine.